## Ejercicio 1
Caracteristicas de la sección de concreto armado
L AB | 6 | m | Ɛc= | 0.001119031
L BC | 8 | m | As1= | 6 | cm2
Ancho tributario (B) | 5 | m
Ancho de la viga (b) | 0.3 | m | MDL= | 349762.66 | kg.cm
Peralte efectivo (d) | 0.44 | m | 10870.1
Altura de la viga (h=df) | 0.5 | m | 53469.82 | 64339.92
f'c | 285.521 | kg/cm2 | 64339.92
Ec | 255150.2 | kg/cm2
fy | 4282.81 | kg/cm2 |  | 0.0008277769
Es | 2000000 | kg/cm2
Propiedades del sistema FRP a usar: Carbono 1
Espesor por capa (tf) |  | 0.1 | cm
Resistencia ultima a la tensión *f fu |  | 10054.4 | kg/cm2
Deformación de rotura *Ɛ fu |  | 0.01 |  | 0.007
Modulo elástico laminado Ef |  | 976888.1 | kg/cm2
Zona | Momento
M. Dead (MDL) | 24.5 | kN-m
M. LIVE (MLL) | 39.3 | kN-m
Incremento de M. Dead | 9.8 | kN-m
Incremento de M. Live | 9.8 | kN-m
Servicio | 83.4 | kN-m
Limite sin refuerzo | 74.555 | kN-m
Carga ultima proyectada | 119.72 | kN-m
Momento resistente sin FRP | 67.0995 | kN-m
Deficit de resistencia | 52.6205 | kN-m
1. Cálculo de las propiedades de diseño del sistema FRP
|  |  | CE= | 0.95
|  |  | f fu= | 9551.68 | kg/cm2
|  |  | Ɛ fu= | 0.0095 | cm/cm
2. Calculos preliminares
Propiedades del concreto
|  |  | β= | 0.8460564
|  |  | Ec= | 255150.2 | kg/cm2
Propiedades del acero
|  |  | ρ= | 0.004545455
|  |  | ρb= | 0.01645485
Propiedades del sistema FRP
|  |  | nf= | 1
|  |  | bf= | 30 | cm
|  |  | Af= | 3 | cm2
|  |  | ρf= | 0.002272727
3. Determinar el estado de deformación existente en la superficie
|  | Relacion de módulos | n= | 7.838519
|  | Cuantia de acero | ρ= | 0.004545455
|  |  | k= | 0.233682
|  | Inercia agrietada | Icr= | 64339.92 | cm4
|  |  | Ɛ bi= | 0.0008462219
4. Determinar la deformación de diseño del FRP
|  | Deformación de diseño | Ɛ fd= | 0.007136258
nf |  | FRP
5. Estimar la altura del bloque de compresión c
Proceso iterativo: Comprobar con paso 6 al 9 |  |  | c= | 8.6617 | cm
6. Determinar el nivel de deformación en FRP
|  | Suponiendo falla concreto | Ɛ fe= | 0.01431902
|  | Suponiendo falla FRP | Ɛ fe= | 0.007136258
Si controla el FRP, Ɛc debe calcularse |  | Entonces: | Ɛ fe= | 0.007136258
|  | Luego: | Ɛ c= | 0.001672586
7. Cálculo de la deformación en el acero de refuerzo
Falla FRP:
|  | Deformación en el acero | Ɛs= | 0.008041162
durante la falla
|  | Nivel de esfuerzos | fs= | 16082.32 | kg/cm2 <= | 4200 | kg/cm2
|  |  | f fe= | 6971.326 | kg/cm2
8. Calculo de las características esfuerzo - deformación del concreto
|  | Deformación a f'c | Ɛ'c= | 0.001902353
Factores del concreto
|  |  | β1= | 0.7357623
|  |  | α1= | 0.8447619
9. Cálculo de fuerzas internas y chequear el equilibrio interno de cargas
|  | Concreto | Cc= | 46114.16 | kg
|  | Acero | Ts= | 25200 | kg
|  | Fibras FRP | Tf= | 20913.98 | kg
|  | SUMATORIA | 0.1782043
(Debe ser cero)
10. Calcular las contribuciones a la resistencia por flexión
|  | Contribución del acero | Mn s= | 10.28501 | tn-m
|  | Contribución del FRP | Mn f= | 9.79057 | tn-m
11. Calculo de la resistencia a la flexión de la sección
Selección del factor de reducción
|  |  | ϕ = | 0.9
|  |  | ψf= | 0.85
|  |  | ϕMn = | 16.74629 | t-m
|  | Respuesta: Usar | 1 | capa de | 30 | cm
Selección del factor ψf
ψf=0.85
:

## Ejercicio 2
Caracteristicas de la sección de concreto armado
L AB | 6 | m | Ɛc= | 0.0009691075
L BC | 8 | m | As1= | 11.36 | cm2
Ancho tributario (B) | 5 | m
Ancho de la viga (b) | 0.3 | m | MDL= | 599593.13 | kg.cm
Peralte efectivo (d) | 0.44 | m | 29085.8
Altura de la viga (h=df) | 0.5 | m | 90853.44 | 119939.2
f'c | 214.14 | kg/cm2 | 119939.2
Ec | 220966.2 | kg/cm2
fy | 4282.81 | kg/cm2 |  | 0.0008277769
Es | 2000000 | kg/cm2
Propiedades del sistema FRP a usar: Carbono 1
Espesor por capa (tf) |  | 0.1 | cm
Resistencia ultima a la tensión *f fu |  | 10054.4 | kg/cm2
Deformación de rotura *Ɛ fu |  | 0.01 |  | 0.007
Modulo elástico laminado Ef |  | 976888.1 | kg/cm2
Zona | Momento
M. Dead (MDL) | 24.5 | kN-m
M. LIVE (MLL) | 39.3 | kN-m
Incremento de M. Dead | 34.3 | kN-m
Incremento de M. Live | 39.2 | kN-m
Servicio | 137.3 | kN-m
Limite sin refuerzo | 123.555 | kN-m
Carga ultima proyectada | 196.16 | kN-m
Momento resistente sin FRP | 111.1995 | kN-m
Deficit de resistencia | 84.9605 | kN-m
1. Cálculo de las propiedades de diseño del sistema FRP
|  |  | CE= | 0.95
|  |  | f fu= | 9551.68 | kg/cm2
|  |  | Ɛ fu= | 0.0095 | cm/cm
2. Calculos preliminares
Propiedades del concreto
|  |  | β= | 0.8970429
|  |  | Ec= | 220966.2 | kg/cm2
Propiedades del acero
|  |  | ρ= | 0.008606061
|  |  | ρb= | 0.01187794
Propiedades del sistema FRP
|  |  | nf= | 2
|  |  | bf= | 30 | cm
|  |  | Af= | 6 | cm2
|  |  | ρf= | 0.004545455
3. Determinar el estado de deformación existente en la superficie
|  | Relacion de módulos | n= | 9.051158
|  | Cuantia de acero | ρ= | 0.008606061
|  |  | k= | 0.32442
|  | Inercia agrietada | Icr= | 119939.2 | cm4
|  |  | Ɛ bi= | 0.0008082544
4. Determinar la deformación de diseño del FRP
|  | Deformación de diseño | Ɛ fd= | 0.00437004
nf |  | FRP
5. Estimar la altura del bloque de compresión c
Proceso iterativo: Comprobar con paso 6 al 9 |  |  | c= | 21.0792 | cm
6. Determinar el nivel de deformación en FRP
|  | Suponiendo falla concreto | Ɛ fe= | 0.004116177
|  | Suponiendo falla FRP | Ɛ fe= | 0.00437004
Si controla el FRP, Ɛc debe calcularse |  | Entonces: | Ɛ fe= | 0.00437004
|  | Luego: | Ɛ c= | 0.003774249
7. Cálculo de la deformación en el acero de refuerzo
Falla FRP:
|  | Deformación en el acero | Ɛs= | 0.005193392
durante la falla
|  | Nivel de esfuerzos | fs= | 10386.78 | kg/cm2 <= | 4200 | kg/cm2
|  |  | f fe= | 4269.04 | kg/cm2
8. Calculo de las características esfuerzo - deformación del concreto
|  | Deformación a f'c | Ɛ'c= | 0.001647483
Factores del concreto
|  |  | β1= | 1.205138
|  |  | α1= | 0.4493117
9. Cálculo de fuerzas internas y chequear el equilibrio interno de cargas
|  | Concreto | Cc= | 73325.93 | kg
|  | Acero | Ts= | 47712 | kg
|  | Fibras FRP | Tf= | 25614.24 | kg
|  | SUMATORIA | -0.3083852
(Debe ser cero)
10. Calcular las contribuciones a la resistencia por flexión
|  | Contribución del acero | Mn s= | 14.93306 | tn-m
|  | Contribución del FRP | Mn f= | 9.553684 | tn-m
11. Calculo de la resistencia a la flexión de la sección
Selección del factor de reducción
|  |  | ϕ = | 0.9
|  |  | ψf= | 0.85
|  |  | ϕMn = | 20.74832 | t-m
|  | Respuesta: Usar | 2 | capa de | 30 | cm
Selección del factor ψf
ψf=0.85
: